## demande
demande
|  | attendu | essai
MIC01 | Structure (STR) | photo | 1 à 6 | analyse d'image
| Ferrite (FRC%) | photo | 1 | analyse d'image
|  | %moyen | 3 à 30 champs | analyse d'image
| Grain (GRN) | photo | 1 | analyse d'image
|  | valeur | 1 | analyse d'image ou manuel
| Decarburation (DEC) | valeur | 1 | analyse d'image
| Inclusion (INC) | valeur | 4 à 8 | observation oculaire manuelle
CORDA | Structure (STR) | photo | 1 | analyse d'image | comparaison avec images types
MICST | observation oculaire si présence de phases | photo | 1 | analyse d'image
MAC02/03 | Structure (STR) | photo | 1 | capture d'image | annexe

## bilan
demande | Attaque | normes | spec client | nuances |  |  | attendu | essai | commentaire | labo des essais déplacement manuel de la platine | proposition METALIA
platine motorisée
inclusion (INC) | sans | ASTME45 | Méthode A (160mm2) champ le plus sale | toutes nuances, surtout nucléaire (ITER et CERN) |  |  | teneur Type A fine | 1 valeur | observation oculaire 80 champs suivant le calque | observations oculaires x100 tout manuel | MeTIS OPT semi automatique
[7 empty] | teneur Type A épaisse | 1 valeur
[7 empty] | teneur Type B fine | 1 valeur
[7 empty] | teneur Type B épaisse | 1 valeur
[7 empty] | teneur Type C fine | 1 valeur
[7 empty] | teneur Type C épaisse | 1 valeur
[7 empty] | teneur Type D fine | 1 valeur
[7 empty] | teneur Type D épaisse | 1 valeur
[7 empty] | DS type D >12mm | 1 valeur
| sans | ASTME45 | Méthode D (160mm2) teneur en inclusions faible | toutes nuances, surtout nucléaire (ITER et CERN) |  |  | teneur Type A fine | 1 valeur | observation oculaire 80 champs suivant le calque | observations oculaires x100 tout manuel | MeTIS OPT semi automatique
[7 empty] | teneur Type A épaisse | 1 valeur
[7 empty] | teneur Type B fine | 1 valeur
[7 empty] | teneur Type B épaisse | 1 valeur
[7 empty] | teneur Type C fine | 1 valeur
[7 empty] | teneur Type C épaisse | 1 valeur
[7 empty] | teneur Type D fine | 1 valeur
[7 empty] | teneur Type D épaisse | 1 valeur
[7 empty] | DS type D >12mm | 1 valeur
| sans | DIN 50602 | Méthode K0 Méthode D | toutes nuances, surtout nucléaire (ITER et CERN) |  |  | 1 valeur Méthode D (B+C+D<25) | 1 annexe | observation oculaire 80 champs méthode D, calcul méthode K0, calcul du champ le plus sale, calcul sur somme de champs | observations oculaires x100 tout manuel | MeTIS OPT semi automatique
1 valeur Méthode K (K0<80)
| sans |  | spec NES736 | Q1-NAVY (BAE) |  |  | moy a+b+c+d/champ | 1 valeur | observation des 4 types d'inclusions sur 36 champs | observations oculaires x200
Ferrite % | Soude | ASTM E1245 |  | Duplex | austéno-ferritique | toutes | % FRC | 35< valeur <x (55-60 selon client) | moy 3 à 5 champs suivant epaisseur | deplacement platine et calcul manuels | module 3 semi automatique
| Soude | ASTM E1245 | NORSOK MDS45 | Duplex | austéno-ferritique | S31803/S32205 | % FRC | 35< valeur <60 | moy 30 champs | deplacement platine et calcul manuels | module 3 semi automatique
[7 empty] | % Ra | 1 valeur | indice relatif sur les 30 champs | calcul manuel | module 3 semi automatique
[7 empty] | photo | x500 | peau supérieure | deplacement manuel acquisition d'image semi automatique saisie manuelle localisation + echelle + grossissement | module 3 semi automatique
[7 empty] | photo | x500 | 1/4 épaisseur
[7 empty] | photo | x500 | 1/2 épaisseur
[7 empty] | photo | x500 | 3/4 épaisseur
[7 empty] | photo | x500 | peau inférieure
| Soude | ASTM E1245 | NORSOK MDS55 | Duplex | austéno-ferritique | S32750/ S32760/S32550/ S32520 | % FRC | 35< valeur <60 | moy 30 champs | deplacement platine et calcul manuels | module 3 semi automatique
[7 empty] | % Ra | 1 valeur | indice relatif sur les 30 champs | calcul manuel
[7 empty] | photo | x500 | peau supérieure | deplacement manuel acquisition d'image semi automatique saisie manuelle localisation + echelle + grossissement | module 3 semi automatique
[7 empty] | photo | x500 | 1/4 épaisseur
[7 empty] | photo | x500 | 1/2 épaisseur
[7 empty] | photo | x500 | 3/4 épaisseur
[7 empty] | photo | x500 | peau inférieure
| sans | ASTM E1245 | Ferritscope | inox | austénitique | 304/347/316 | % Ferritscope | 1 valeur variable selon client | vérification des cales + moyenne 3 mesures
| Soude | ASTM E562 |  | Duplex | austéno-ferritique | toutes | % FRC | 35< valeur <x (55-60 selon client) | moy 3 à 5 champs suivant epaisseur | déplacement manuel calcul manuel | module 5 semi automatique
| picrochloro | AMS5604J |  | allié | martensitique | 17.4PH | % FRC | valeur < 5% | moy 3 à 5 champs suivant epaisseur | déplacement manuel analyseur d'image | module 1 semi automatique
| oxalique/HCl |  | spec STAMICARBON | inox | austénitique/ austénitique spéciaux | 310MoLN | photo | x100 | 1/2 épaisseur | deplacement manuel acquisition d'image semi automatique echelle + grossissement | module 1 semi automatique
[8 empty] | x500 | 1/2 épaisseur
structure | soude | ASTM A923-A |  | Duplex | austéno-ferritique | toutes | photo | x500 | 1/2 épaisseur sans phase | acquisition d'image echelle + grossissement | module 3
| picrochloro | AMS5604J |  | martensitique |  | 17.4PH | photo | x200 | localisation suivant demande | acquisition d'image echelle + grossissement | module 3
| HCl | toutes normes |  | austénitique/ austénitique spéciaux/ super usténitique/ réfractaires/ alliages Nickel |  | 304/304L/321/347/316/317/310MoLN/N08825/N08800/N08810/N08811/310S | photo | x100 | 1/2 épaisseur | acquisition d'image echelle + grossissement | module 3
| HCl | toutes normes | spec client | austénitique/ austénitique spéciaux/ super usténitique/ réfractaires/ alliages Nickel |  | 304/304L/321/347/316/317/310MoLN/N08825/N08800/N08810/N08811/310S | photo | x100 | peau supérieure | acquisition d'image echelle + grossissement | module 3
[7 empty] | photo | x100 | 1/4 épaisseur
[7 empty] | photo | x100 | 1/2 épaisseur
| HCl | toutes normes | spec client | austénitique/ austénitique spéciaux/ super austénitique/ réfractaires/ alliages Nickel |  | 304/304L/321/347/316/317/310MoLN/N08825/N08800/N08810/N08811/310S | photo | x100 | peau inférieure | acquisition d'image echelle + grossissement | module 3
[7 empty] | photo | x100 | 1/4 épaisseur
[7 empty] | photo | x100 | 1/2 épaisseur
[7 empty] | photo | x500 | peau inférieure
[7 empty] | photo | x500 | 1/4 épaisseur
[7 empty] | photo | x500 | 1/2 épaisseur
| Nital 3% | ASTM E1268 |  | base TP |  | X65 | absence de ségrégation | excel PDF en annexe | essais réalisés au CRMC | analyseur d'image CRMC | module 3
| oxalique/HCl |  | spec STAMICARBON | austénitique/ austénitique spéciaux |  | 310MoLN | photo | x100 | 1/2 épaisseur | acquisition d'image echelle + grossissement | module 3
[8 empty] | x500 | 1/2 épaisseur
| oxalique | A262-A |  | austénitique/ austénitique spéciaux |  |  | photo x500 | annexe word | CORDA | acquisition d'image echelle + grossissement | module 3 ?
| nital 3% | ASTM E112 |  | aciers carbone traitement à chaud/aciers abrasion/ aciers carbone manganèse/ acier carbone |  | 1,2343/mars600/ mars650/SA516 Grade60/SAE 4130_AMS/SA516 Grade70/ SA 387 Grade11X65QS | photo | x200 | 1/2 épaisseur | acquisition d'image echelle + grossissement | module 3
Grain | HCl | ASTM E112 |  | austénitique/ austénitique spéciaux/ super austénitique/ réfractaires/ alliages Nickel |  | 304/304L/321/347/316/317/310MoLN/N08825/N08800/N08810/N08811/310S | taille de grain | 1 valeur | 1/2 épaisseur | comparaison d'image type classeur/analyse d'image semi manuelle | module 2
| nital 3% | ASTM E112 |  | aciers carbone traitement à chaud/aciers abrasion/ aciers carbone manganèse/ acier carbone |  | 1,2343/mars600/ mars650/SA516 Grade60/SAE 4130_AMS/SA516 Grade70/ SA 387 Grade11X65QS | taille de grain | 1 valeur | 1/2 épaisseur | comparaison d'image type classeur/analyse d'image semi manuelle | module 2
| HCl | EN ISO643 |  | austénitique/ austénitique spéciaux/ super usténitique/ réfractaires/ alliages Nickel |  | 304/304L/321/347/316/317/310MoLN/N08825/N08800/N08810/N08811/310S | taille de grain | 1 valeur | 1/2 épaisseur | comparaison d'image type classeur/analyse d'image semi manuelle | module 1
| oxalique/HCl | EN ISO 643 rev2019 | nuléaire ITER | austénitique spéciaux |  | SS TYPE 316L (N)-IG | taille de grain | 1 valeur | 1/2 épaisseur | comparaison d'image type classeur/analyse d'image semi manuelle | module 1
[7 empty] | 1 photo | 1 x200
| picrochloro | AMS5604J |  | martensitique |  | 17.4PH | taille de grain | 1 valeur | 1/2 épaisseur | acquisition d'image | module 1
Décarburation | nital 3% | AMS 6350P |  | mars 600/650 |  |  | 1 valeur | 1 mesure | ou peau sup ou peau inf ou moyenne des 2 | acquisition d'image | module 1 épaisseur couche ?
MICST | légère soude |  |  | 310MoLN |  |  | absence de phase | micro | 1/2 épaisseur | pas de ligne dans SAP
macrographie | Nital 3% | ASTM E381 |  | SAE 4340 - ANNEALED |  |  | photo | annexe word | banc macro

## Comparatif Ferrite
|  | Labo essai |  |  | CRMC
Opérateur | UM | Ferrite | Ra | Champs | Ferrite | Ra | Delta Ferrite | Delta Ra
CC | 278144 | 52 | 9 | x15 | 55 | 4 | 3 | -5
CC | 278139 | 56 | 17 | x30 | 57 | 3 | 1 | -14
CC | 277948 | 50 | 7 | x10 | 57 | 3 | 7 | -4
CC | 276546 | 54 | 10 | x30 | 56 | 3 | 2 | -7
CC | 276228 | 54 | 10 | x30 | 56 | 3 | 2 | -7
CC | 278369 | 56 | 9 | x20 | 58 | 2 | 2 | -7
CC | 278878 | 58 | 9 | x30 | 59 | 3 | 1 | -6
CC | 278979 | 58 | 14 | x30 | 60 | 4 | 2 | -10
CC | 278880 | 58 | 19 | x30 | 60 | 4 | 2 | -15
CC | 281034 | 53 | 6 | x10 | 57 | 3 | 4 | -3
CC | 280377 | 52 | 7 | x10 | 60 | 3 | 8 | -4
CC | 280016 | 51 |  | x5 | 54 |  | 3 | 0
CC | 279341 | 47 | 4 | x10 | 54 | 3 | 7 | -1
CC | 280181 | 57 | 7 | x10 | 61 | 3 | 4 | -4
CC | 278252 | 48 | 7 | x10 | 52 | 4 | 4 | -3
CC | 278944 | 53 | 11 | x30 | 55 | 4 | 2 | -7
kN | 281183 | 50 | 14 | x20 | 53 | 4 | 3 | -10
kN | 278386 | 52 | 14 | x15 | 55 | 2 | 3 | -12
kN | 278253 | 51 | 9 | x15 | 53 | 3 | 2 | -6

## Comparatif grains
|  | Labo essai | CRMC
Opérateur | UM | Grain | Grain
CC | 271823 | 9 | 9.2
cc | 274673 | 2 | 5
kN | 262313 | 7 | 10
kN | 234367 | 3 | 7